## Sheet1
Название | Маркировка (серия) | Состав | Светопроницаемость | Ширина | Поверхностная плотность (удельный вес) ±10% | Толщина | Содержание ПВХ | Пропитка | Светостойкость | Уход/Чистка | Огнестойкость
_ | _ | _ | _ | мм | г/м2 | мм | _ | _ | % |  | %
АРГОС | 100331 | 100% Р (полиэстер) | полупрозрачная | 89 | 165 | 0.3 | нет | акриловая | 4 | Сухая чистка | нет
АРИЗОНА BLACK-OUT | 100327 | 100% Р (полиэстер) | непрозрачная | 89 | 382 | 0.61 | нет | акриловая | 4-5 | Сухая чистка | нет
АРУБА | 100316 | 58% С (хлопок) + 42% P (полиэстер) | полупрозрачная | 89 | 182 | 0.55 | нет | акриловая | 4-5 | Сухая чистка | нет
БАЛИ | 100307 | 100% Р (полиэстер) | полупрозрачная | 89 | 163 | 0.34 | нет | акриловая | 4-5 | Сухая чистка | нет
БЕЙРУТ | 100511 | 53% С (хлопок) + 47% P (полиэстер) | полупрозрачная | 89 | 340 | 1.07 | нет | акриловая | 4-5 | Сухая чистка | нет
БОН | 100119 | 100% Р (полиэстер) | полупрозрачная | 89 | 185 | 0.45 | нет | акриловая | 4-5 | Сухая чистка | нет
ВЕНЕРА | 100311 | 100% Р (полиэстер) | полупрозрачная | 89 | 191 | 0.36 | нет | акриловая | 6-8 | Сухая чистка | нет
ВЕНЕРА ТЕХНО | 100311 | 100% Р (полиэстер) | непрозрачная | 89 | 300 | 0.49 | нет | акриловая | 4-5 | Сухая чистка | нет
ВИКТОРИЯ | 100326 | 100% Р (полиэстер) | полупрозрачная | 89 | 160 | 0.26 | нет | акриловая | 4-5 | Сухая чистка | нет
ДЖАНГЛ | 100302 | 100% Р (полиэстер) | полупрозрачная | 89 | 180 | 0.32 | нет | акриловая | 4-5 | Сухая чистка | нет
ДИАНА | 100324 | 100% P (полиэстер) | полупрозрачная | 89 | 225 | 0.37 | нет | акриловая | 4-5 | Сухая чистка | нет
ЖАККАРД BLACK-OUT | 100301 | 100% Р (полиэстер) | непрозрачная | 89 | 370 | 0.67 | нет | акриловая | 4-5 | Сухая чистка | нет
ЖЕМЧУГ | 100806 | 100% Р (полиэстер) | полупрозрачная | 89 | 203 | 0.41 | нет | акриловая | 4-5 | Сухая чистка | нет
ЖЕМЧУГ BLACK-OUT | 100807 | 100% Р (полиэстер) | непрозрачная | 89 | 350 | 0.66 | нет | акриловая | 4-5 | Сухая чистка | нет
КЁЛЬН | 100202 | 100% Р (полиэстер) | полупрозрачная | 89 | 216 | 0.48 | нет | акриловая | 4-6 | Сухая чистка | нет
КРЕП | 100118 | 100% Р (полиэстер) | полупрозрачная | 89 | 190 | 0.45 | нет | акриловая | 4-5 | Сухая чистка | нет
ЛАЙН | 100110 | 100% Р (полиэстер) | полупрозрачная | 89 | 160 | 0.4 | нет | акриловая | 4-6 | Сухая чистка | нет
ЛАЙН II | 100100 | 100% Р (полиэстер) | полупрозрачная | 89 | 160 | 0.42 | нет | акриловая | 4-5 | Сухая чистка | нет
ЛЕЙЛА | 101005 | 100% Р (полиэстер) | полупрозрачная | 89 | 220 | 0.85 | нет | акриловая | 4-5 | Сухая чистка | нет
ЛИВС | 10330 | 100% Р (полиэстер) | полупрозрачная | 89 | 165 | 0.3 | нет | акриловая | 4 | Сухая чистка | нет
ЛИОН | 100328 | 100% Р (полиэстер) | полупрозрачная | 89 | 165 | 0.3 | нет | акриловая | 5 | Сухая чистка | нет
МАИС | 100516 | 100% Р (полиэстер) | полупрозрачная | 89 | 162 | 0.3 | нет | акриловая | 4-5 | Сухая чистка | нет
МАЛЬТА | 100201 | 100% Р (полиэстер) | полупрозрачная | 89 | 204 | 0.48 | нет | акриловая | 4-6 | Сухая чистка | нет
МАНИЛА | 100515 | 100% Р (полиэстер) | полупрозрачная | 89 | 225 | 0.42 | нет | акриловая | 4-5 | Сухая чистка | нет
МАРСЕЛЬ | 100325 | 100% Р (полиэстер) | полупрозрачная | 89 | 170 | 0.27 | нет | акриловая | 4-5 | Сухая чистка | нет
МИЛАН | 100308 | 100% Р (полиэстер) | полупрозрачная | 89 | 157 | 0.3 | нет | акриловая | 4-6 | Сухая чистка | нет
ОПТИМА | 100512 | 100% Р (полиэстер) | полупрозрачная | 89 | 240 | 0.45 | нет | акриловая | 4-5 | Сухая чистка | нет
ОФИС BLACK-OUT | 100113 | 100% Р (полиэстер) | непрозрачная | 89 | 350 | 0.35 | нет | акриловая | 4-5 | Сухая чистка | нет
ПЕРЛ | 100116 | 100% Р (полиэстер) | полупрозрачная | 89 | 185 | 0.32 | нет | акриловая | 5-6 | Сухая чистка | нет
ПЕРЛ BLACK-OUT | 100117 | 100% Р (полиэстер) | полупрозрачная | 89 | 360 | 0.47 | нет | акриловая | 5-6 | Сухая чистка | нет
ПЛЭЙН | 100709 | 100% Р (полиэстер) | полупрозрачная | 89 | 195 | 0.48 | нет | акриловая | 4-5 | Сухая чистка | нет
ПЛЭЙН BLACK-OUT | 100708 | 100% Р (полиэстер) | непрозрачная | 89 | 315 | 0.3 | нет | акриловая | 4-5 | Сухая чистка | нет
РАТАН | 100507 | 95% P (полиэстер) + 5% L (лён) | полупрозрачная | 89 | 225 | 0.5 | нет | акриловая | 4-5 | Сухая чистка | нет
РЕЙН | 100108 | 100% Р (полиэстер) | полупрозрачная | 89 | 170 | 0.4 | нет | акриловая | 4-6 | Сухая чистка | нет
РИО | 100309 | 100% Р (полиэстер) | полупрозрачная | 89 | 170 | 0.4 | нет | акриловая | 4-6 | Сухая чистка | нет
РОКОКО | 100321 | 100% Р (полиэстер) | полупрозрачная | 89 | 145 | 0.25 | нет | акриловая | 4-5 | Сухая чистка | нет
РУАН | 100329 | 100% Р (полиэстер) | полупрозрачная | 89 | 165 | 0.3 | нет | акриловая | 5 | Сухая чистка | нет
САВАННА | 100323 | 100% Р (полиэстер) | полупрозрачная | 89 | 150 | 0.25 | нет | акриловая | 4-5 | Сухая чистка | нет
СЕУЛ | 100103 | 100% Р (полиэстер) | полупрозрачная | 89 | 191 | 0.38 | нет | акриловая | 4-6 | Сухая чистка | нет
СИДЕ | 100101 | 100% Р (полиэстер) | полупрозрачная | 89 | 169 | 0.42 | нет | акриловая | 4-6 | Сухая чистка | нет
СИДЕ BLACK-OUT | 100102 | 100% Р (полиэстер) | непрозрачная | 89 | 289 | 0.49 | нет | акриловая | 4-6 | Сухая чистка | нет
СКРИН 5% 1608 серый, 89мм | 100700-1608 | 35% P (полиэстер) + 65% PVC (ПВХ) | полупрозрачная | 89 | 550 | 0.75 | да | пряжа (полиэстер), покрытая ПВХ | 4-5 | Сухая чистка | не поддерживает горение
СКРИН 5% 1908 черный, 89мм | 100700-1908 | 35% P (полиэстер) + 65% PVC (ПВХ) | полупрозрачная | 89 | 380 | 0.55 | да | пряжа (полиэстер), покрытая ПВХ | 4-5 | Сухая чистка | не поддерживает горение
СКРИН 5% 2259 бежевый 89мм | 100700-2259 | 35% P (полиэстер) + 65% PVC (ПВХ) | полупрозрачная | 89 | 490 | 0.78 | да | пряжа (полиэстер), покрытая ПВХ | 4-5 | Сухая чистка | не поддерживает горение
СКРИН 5% 2746 т. бежевый, 89мм | 100700-2746 | 35% P (полиэстер) + 65% PVC (ПВХ) | полупрозрачная | 89 | 490 | 0.78 | да | пряжа (полиэстер), покрытая ПВХ | 4-5 | Сухая чистка | не поддерживает горение
СКРИН 5% 2868 св. коричневый, 89мм | 100700-2868 | 35% P (полиэстер) + 65% PVC (ПВХ) | полупрозрачная | 89 | 550 | 0.75 | да | пряжа (полиэстер), покрытая ПВХ | 4-5 | Сухая чистка | не поддерживает горение
СКРИН 5% 2870 коричневый, 89мм | 100700-2870 | 35% P (полиэстер) + 65% PVC (ПВХ) | полупрозрачная | 89 | 470 | 0.7 | да | пряжа (полиэстер), покрытая ПВХ | 4-5 | Сухая чистка | не поддерживает горение
СКРИН II 5% 0225 белый 89 мм | 100707-0225 | 35% P (полиэстер) + 65% PVC (ПВХ) | полупрозрачная | 89 | 380 | 0.55 | да | пряжа (полиэстер), покрытая ПВХ | 4-5 | Сухая чистка | не поддерживает горение
СКРИН II 5% 1852 серый 89 мм | 100707-1852 | 35% P (полиэстер) + 65% PVC (ПВХ) | полупрозрачная | 89 | 550 | 0.75 | да | пряжа (полиэстер), покрытая ПВХ | 4-5 | Сухая чистка | не поддерживает горение
СКРИН II 5% 2259 бежевый 89 мм | 100707-2259 | 35% P (полиэстер) + 65% PVC (ПВХ) | полупрозрачная | 89 | 550 | 0.75 | да | пряжа (полиэстер), покрытая ПВХ | 4-5 | Сухая чистка | не поддерживает горение
СФЕРА | 100322 | 100% Р (полиэстер) | полупрозрачная | 89 | 157 | 0.25 | нет | акриловая | 4-5 | Сухая чистка | нет
СЭНДИ | 100808 | 100% P (полиэстер) | полупрозрачная | 89 | 240 | 0.44 | нет | акриловая | 4-5 | Сухая чистка | нет
ШЁЛК | 101901 | 100% Р (полиэстер) | полупрозрачная | 89 | 194 | 0.35 | нет | акриловая | 4-5 | Сухая чистка | нет
ШЁЛК II | 101910 | 100% Р (полиэстер) | полупрозрачная | 89 | 175 | 0.29 | нет | акриловая | 4-5 | Сухая чистка | нет
ШИКАТАН Чио-Чио-сан | 100505 | 22% Р (полиэстер) 78% СЕ (целлюлоза) | прозрачная | 89 | 230 | 0.68 | нет | акриловая | 4-5 | Сухая чистка | нет
ШИКАТАН путь самурая | 100502 | 10% Р (полиэстер) 90% СЕ (целлюлоза) | прозрачная | 89 | 250 | 0.54 | нет | акриловая | 4-5 | Сухая чистка | нет
ШИКАТАН чайная цер | 100504 | 16% Р (полиэстер) 84% СЕ (целлюлоза) | прозрачная | 89 | 240 | 0.54 | нет | акриловая | 4-5 | Сухая чистка | нет
ЭДЕМ | 100320 | 100% Р (полиэстер) | полупрозрачная | 89 | 235 | 0.56 | нет | акриловая | 4-6 | Сухая чистка | нет
ЭЙЛАТ | 100317 | 100% Р (полиэстер) | полупрозрачная | 89 | 226 | 0.58 | нет | акриловая | 4-6 | Сухая чистка | нет